## Arkusz eng
| ACRYLUX 0,5 | ACRYLUX PREMIUM | ACRYLUX II HIP-s | ACRYLUX MAT | POLYGLOSS | POLYGLOSS DECOR | PIANOVO | KRISTALL/ KRISTALL SATINA | MIRROR HC
TECHNICAL PARAMETERS OF THE SURFACE
SCRATCH RESISTANT | 0,6 N (UNI9428) | 1,1 N (DIN 68861/T4 ) | 1,1 N (DIN 68861/T4 ) | > 2N (DIN 68861/T4 ) | 0,9 N (EN 68861 T4) | 0,9 N (EN 68861 T4) | 2,5N (EN 68861 T4) | 1 N ( 68861 T4 ) | 10 N (EN 68861 T2)
INDICATION RESISTANT | 12 N | 18 N | 18 N | 18 N | 38 N | 38 N | 97 N | 38 N | 18 N
RESISTANCE TO CHEMICAL AGENTS | 1B | 1B | 1B | 1B | 1B | 1B | 1B | 1B | 1B
TEMPERATURE RESISTANCE | 75°C Dry heat 70°C Wet heat | 75°C Dry heat 70°C Wet heat | 75°C Dry heat 70°C Wet heat | 75°C Dry heat 70°C Wet heat | 140°C Dry heat 100°C Wet heat | 140°C Dry heat 100°C Wet heat | 140°C Dry heat 100°C Wet heat | 100°C Dry heat 75°C Wet heat | 75°C Dry heat 70°C Wet heat
GLOSS | >85 | >85 | >86 | < 8 | >85 | >85 | <1 | >85 // <1 | Mirror
LAMINATE THICKNESS | 0.5 | 0,7 - 0,8 | 0,7 - 0,8 | 0.5 | 0.074 | 0.074 | 0.074 | 2 | 1
BASE PLATE TECHNICAL DATA
STANDARD BASE PLATE | MDF | MDF | MDF | MDF | MDF | MDF | MDF | MDF | MDF
TYPE OF FINISH ON THE LEFT SIDE | Premium -White Melamine Eco -White lacquer | Premium - White Melamine Eco -White lacquer | White laminate HIPs | Premium -White Melamine Eco -White lacquer | Pearlescent melamine in the color of the front | Pearlescent melamine in the color of the front | Pearlescent melamine in the color of the front | 2 mm laminate in the color of the front | White laminate HIPs
BASE PLATE DIMENSIONS | Premium - 2800x1300 Eco - 2800x1300 | Premium - 2800x1300 Eco - 2800x1300 | 2800X1300 | Premium - 2800x1300 Eco - 2800x1300 | 2655x1030 / 2800x1030 2800x1220 / 2800x1250 | 2655 x 1030 | 2655x1030 / 2800x1030 /2800x1250 | 2800 x 1250 | 2800 x 1250
STANDARD THICKNESS OF THE BASE PLATE | 18 | 18 | 17 | 18 | 18 | 18 | 18 / 19 | 15 | 16
THE LEFT SIDE OF THE HOB IN THE COLOR AS STANDARD | x | x | x | x | ✔ | ✔ | ✔ | ✔ | x
POSSIBILITY OF USING ANOTHER BASE PLATE, CHIP, PLYWOOD, etc. | ✔ | ✔ | ✔ | ✔ | ✔ | ✔ | ✔ | ✔ | ✔
POSSIBILITY OF USING ANOTHER THICKNESS OF THE BOARD | ✔ | ✔ | ✔ | ✔ | ✔ | ✔ | ✔ | ✔ | ✔
POSSIBILITY TO COVER ON BOTH SIDES WITH LAMINATE | ✔ | ✔ | ✔ | ✔ | ✔ | ✔ | ✔ | ✔ | ✔
APPLICATION
FOR VERTICAL / HORIZONTAL USE | Vertical | Vertical | Vertical | Vertical | Vertical | Vertical | Vertical | Vertical | Vertical
FURNITURE FRONTS / WALL COATINGS | ✔ | ✔ | ✔ | ✔ | ✔ | ✔ | ✔ | ✔ | ✔
KITCHEN | ✔ | ✔ | ✔ | ✔ | ✔ | ✔ | ✔ | ✔ | ✔
BATHROOM | x ( Version ECO ) | x ( Version ECO ) | ✔ | ✔ | ✔ | ✔ | ✔ | ✔ | ✔
LIVING ROOM | ✔ | ✔ | ✔ | ✔ | ✔ | ✔ | ✔ | ✔ | ✔
HOTELS | ✔ | ✔ | ✔ | ✔ | ✔ | ✔ | ✔ | ✔ | ✔
SCHOOLS | ✔ | ✔ | ✔ | ✔ | ✔ | ✔ | ✔ | ✔ | ✔
PLACES OF PUBLIC UTILITY | ✔ | ✔ | ✔ | ✔ | ✔ | ✔ | ✔ | ✔ | ✔